## Sheet1
| 铯前驱体中 | [9 empty] | 注入后 |  |  |  |  | 铅前驱体中
| m（Cs2CO3）/g | n（Cs+）/mmol | ODE体积/ml | OA体积/ml | 铯前驱体总体积/ml | c（Cs+）/mmol/mL | m（OA）/g | n（OA）/mmol | n（Cs+）/n（OA） | 注入前铯前驱体加热到的温度or铯前驱体制备后保温的温度/℃ | 注入的铯前驱体的体积/ml | 注入的n（Cs+）/mmol | 注入的n（Cs+）/n（Pb） | 铯前驱体注入到铅前驱体时铅前驱体的温度/℃ | 反应时间/s | m（PbBr2）/g | n（PbBr2）/mmol | ODE体积/ml | OA体积/ml | OAm体积/ml | 铅前驱体总体积/mL | c（Pb2+）/mmol/ml
（2017-nano letter）近单分散绝缘体 Cs4PbX6（X = Cl、Br、I）纳米晶体、其混合卤化物成分及其向 CsPbX3 纳米晶体的转变（被引600）。Nearly Monodisperse Insulator Cs4PbX6 (X = Cl, Br, I) Nanocrystals, Their Mixed Halide Compositions, and Their Transformation into CsPbX3 Nanocrystals | 0.4 | 2.455343 | 0 | 8 | 8 | 0.3069179 | 7.12 | 25.20622 | 0.09741023 | 铯前驱体放在150℃的电热板上 | 0.75 | 0.2301884 | 2.301884 | 铅前驱体放在150℃的加热板上，PbX2 完全溶解后（约 100 °C），将小瓶移至室温 (RT) 加热板，让溶液冷却。当温度达到80℃时迅速注入 Cs-OA。 | 反应0-10min后用冷水浴 |  | 0.1 | 5 | 0.2 | 1.5 | 6.7 | 0.01492537
（2017-ACS Energy Lett. ）通过物理和化学萃取CsBr将绝缘Cs4PbBr6纳米晶体合成后转化为明亮的钙钛矿CsPbBr3。Post-Synthesis Transformation of Insulating Cs4PbBr6 Nanocrystals Into Bright Perovskite CsPbBr3 Through Physical and Chemical Extraction of CsBr， | 同上 | #VALUE! |  |  | 0 | #VALUE! | 0 | 0 | #VALUE! |  |  | #VALUE! | #VALUE! |  |  |  | 0 |  |  |  | 0 | #DIV/0!
（2017-Chem. Mater）配体钝化驱动钙钛矿纳米晶相变机理研究。A mechanistic study of phase transformation in perovskite nanocrystals driven by ligand passivation， | 将0.25 mL OLAm和0.15 mL OA添加到1 mL己烷溶液中，加入CsPbBr3溶液中，导致在2天内缓慢转化为Cs4PbBr6。或者，添加0.45 ml OLAm和0.35 ml OA将过程加速到约10小时。 | 0.05 | 0.016 | 0.384 | 0.4 | 0.125 | 0.34176 | 1.209898 | 0.04132578 |  | 0.4 | 0.05 | 0.2659493 |  |  | 0.069 | 0.1880058 | 5 | 0.7 | 0.8 | 6.5 | 0.02892397
(2017-Nano Lett.)从非发光Cs4PbX6（X=Cl，Br，I）纳米晶体到高发光CsPbX3纳米晶体：通过CsX剥离机制的水触发转变。From Nonluminescent Cs4PbX6 (X = Cl, Br, I) Nanocrystals to Highly Luminescent CsPbX3 Nanocrystals: Water-Triggered Transformation through a CsX-Stripping Mechanism， | 0.16 | 0.9821374 | 16 | 1 | 17 | 0.05777279 | 0.89 | 3.150777 | 0.3117127 | 加热到150℃ | 4.4 | 0.2542003 | 1.271001 | 140℃ | 7s |  | 0.2 | 10 | 1 | 1 | 12 | 0.01666667
（2018-CrystEngComm）CsPbBr3和Cs4PbBr6纳米晶体之间的可逆转变。Reversible transformation between CsPbBr3 and Cs4PbBr6 nanocrystals， | 在搅拌下将100 uL OA和100 uL OLA滴加到2 mL CsPbBr3-NC溶液，溶液在30分钟内完全淬灭，转化为透明的非发光溶液。添加PbBr2前驱体后Cs4PbBr6-NCs转化为CsPbBr3-NCs | #VALUE! |  |  | 0 | #VALUE! | 0 | 0 | #VALUE! |  |  | #VALUE! | #VALUE! |  |  |  | 0 |  |  |  | 0 | #DIV/0!
(2019-Beilstein J. Nanotechnol. -IF2.6)超声波辅助合成CsPbBr3和Cs4PbBr6钙钛矿纳米晶体及其可逆转变。Ultrasonication-assisted synthesis of CsPbBr3 and Cs4PbBr6 perovskite nanocrystals and their reversible transformation，Beilstein J. Nanotechnol. 2019, 10, 666–676。 | Cs4PbBr6-PNCs：将Cs2CO3（0.15 mmol）和PbBr2（0.30 mmol）粉末加入到10 mL液体石蜡、0.50 mL OA和3.0 mL OAm的混合物中，同时保持其他合成条件与CsPbBr3-PNCs相同。 Cs4PbBr6-PNCs向CsPbBr3-PNCs的可逆转变 将50-250uL的水加入到5.0mL预合成尺寸的Cs4PbBr6-PNCs溶液中并轻轻摇晃，这是对吴及其同事报告的工作的修改[20]。 | #VALUE! |  |  | 0 | #VALUE! | 0 | 0 | #VALUE! |  |  | #VALUE! | #VALUE! |  |  |  | 0 |  |  |  | 0 | #DIV/0!
2020-Optik-IF）一锅法合成CsPbBr3-Cs4PbBr6钙钛矿复合材料。One-pot synthesis of CsPbBr3/Cs4PbBr6 perovskite composite，2020 |  | 1 |  |  | 0 | #DIV/0! | 0 | 0 | #DIV/0! |  |  | #DIV/0! | #DIV/0! |  |  |  | 0 |  |  |  | 0 | #DIV/0!
（2024- Adv. Sci.）通过离散相变设计的可调发射 CsPbBr3--Cs4PbBr6 量子点，用于增强场效应光电晶体管中的光电门控。Tunable Emissive CsPbBr3/Cs4PbBr6 Quantum Dots Engineered by Discrete Phase Transformation for Enhanced Photogating in Field-Effect Phototransistors， | 0.814 | 4.996624 | 40 | 2.5 | 42.5 | 0.1175676 | 2.225 | 7.876943 | 0.6343354 | 预热至70°C | 0.4 | 0.04702705 | 0.2501439 | 120℃ |  |  | 0.188 | 5 | 1 | 1.1 | 7.1 | 0.02647887
（2024-Chem.Mater.）CsPbBr3纳米晶体的化学不稳定性以及合成前驱体驱动下CsPbBr3-和Cs4PbBr6纳米晶体之间的可逆转变。Chemical InstabilityofCsPbBr3NanocrystalsandtheReversible Transformation between CsPbBr3 and Cs4PbBr6 Nanocrystals as Driven by Synthetic Precursors， | 从 Cs4PbBr6 NCs 到 CsPbBr3 NCs 的逆向转化。将 0.15-0.45 umol PbBr2-TOPO（1:4）加入底物-2（0.06 mM Cs4PbBr6 2 mL）中。反应最终进行 30 分钟。 | #VALUE! |  |  | 0 | #VALUE! | 0 | 0 | #VALUE! |  |  | #VALUE! | #VALUE! |  |  |  | 0 |  |  |  | 0 | #DIV/0!
（2024-Advanced Engineering Materials）改进Cs4PbBr6的合成，以提高纯度和量子产率，并探索其作为太阳能电池下转换高斯托克斯位移材料的潜力。 Modified Synthesis of Cs4PbBr6 for Enhanced Purity and Quantum Yield and for Exploring Its Potential as a High Stokes Shift Material for Down-Conversion in Solar Cells | 2.25 | 13.81131 |  | 21.5 | 21.5 | 0.6423864 | 19.135 | 67.74171 | 0.2038819 |  |  | 0 | #DIV/0! |  |  |  | 0 |  |  |  | 0 | #DIV/0!
（2020-Chem. Sci.）通过中间异质结构将胶体 Cs4PbBr6 纳米晶体与聚（马来酸酐-alt-1-十八烯）转化为稳定的 CsPbBr3 钙钛矿发射体。Transforming colloidal Cs4PbBr6 nanocrystals with poly(maleic anhydride-alt-1-octadecene) into stable CsPbBr3 perovskite emitters through intermediate heterostructures | 0.4 | 2.455343 | 0 | 8 | 8 | 0.3069179 | 7.12 | 25.20622 | 0.09741023 |  | 0.5 | 0.153459 | 0.7822358 | 将小瓶转移到预热至 80-82 °C 的机械加工铝块中，让反应混合物的温度冷却并稳定在约 80°C |  | 0.072 | 0.1961799 | 5 | 0.2 | 1.5 | 6.7 | 0.02928059
（2024-吉林大学-博士论文）高质量金属卤化物钙钛矿量子点的合成调控与电致发光器件的研究（孙思琦） | 0.814 | 4.996624 | 30 | 2.5 | 32.5 | 0.1537423 | 2.225 | 7.876943 | 0.6343354 |  | 0.8 | 0.1229938 | 1.61834 | 180 | 5s |  | 0.076 | 10 | 1 | 1 | 12 | 0.006333333
（2023-河南科技大学）水稳定全无机钙钛矿纳米材料的制备及其在光催化CO2转化中的应用（王昊） | 0.16 | 0.9821374 | 8 | 0.5 | 8.5 | 0.1155456 | 0.445 | 1.575389 | 0.6234255 | 150℃下保温备用 | 0.4 | 0.04621823 | 0.6698294 | 170 | 5-7s |  | 0.069 | 5 | 0.5 | 0.5 | 6 | 0.0115
（2023-华中科技大学）铯铅卤钙钛矿量子点稳定性研究及其在发光器件中的应用（马鹏飞） | 0.682 | 4.186361 |  | 16 | 16 | 0.2616475 | 14.24 | 50.41243 | 0.08304222 | 预热到150℃ |  | 0 | 0 | 140℃ | 30s |  | 0.2 | 10 | 0.5 | 2 | 12.5 | 0.016
自己配方（20250321） | 1.298 | 7.967589 | 20 | 1.25 | 21.25 | 0.3749454 | 1.1125 | 3.938471 | 2.023016 | 预热到120 | 1.6 | 0.5999126 | 1.499822 | 100℃ | 反应20s | 0.1468 | 0.3999891 | 20 | 2 | 4 | 26 | 0.0153842 | 50ml烧瓶合成
自己配方（20250512改） | 0.658 | 4.03904 | 20 | 1.5 | 21.5 | 0.1878623 | 1.335 | 4.726166 | 0.8546124 | 预热到120 | 1.6 | 0.3005797 | 0.7509582 | 100℃ | 反应20s | 0.1469 | 0.4002616 | 20 | 2 | 4 | 26 | 0.01539468 | 50ml烧瓶合成
自己配方（20250511改） | 1.147 | 7.040697 | 20 | 2.5 | 22.5 | 0.3129199 | 2.225 | 7.876943 | 0.8938363 | 预热到120 | 1.6 | 0.5006718 | 1.250862 | 100℃ | 反应20s | 0.1469 | 0.4002616 | 20 | 2 | 4 | 26 | 0.01539468 | 50ml烧瓶合成
（2022-Advanced Science）通过混合 CsPbBr3–Cs4PbBr6 纳米晶体的原位表面重构，获得具有优异热稳定性的高发射蓝色量子点 | 0.4 | 2.455343 | 0 | 8 | 8 | 0.3069179 | 7.12 | 25.20622 | 0.09741023 | 预热到150 | 0.75 | 0.2301884 | 2.301947 | 80℃ | 反应3min | 0.0367 | 0.09999728 | 5 | 0.2 | 1.5 | 6.7 | 0.01492497
自己配方（20250521改） | 1.147 | 7.040697 | 20 | 2.5 | 22.5 | 0.3129199 | 2.225 | 7.876943 | 0.8938363 | 预热到120 | 3.2 | 1.001344 | 1.250011 | 100℃ | 反应20s | 0.294 | 0.8010681 | 40 | 4 | 8 | 52 | 0.01540516 | 用来100ml烧瓶合成
自己配方（20250525改） | 1.147 | 7.040697 | 20 | 2.5 | 22.5 | 0.3129199 | 2.225 | 7.876943 | 0.8938363 | 预热到120 | 3.8 | 1.189096 | 2.000046 | 100℃ | 反应12s | 0.2182 | 0.5945342 | 40 | 4 | 8 | 52 | 0.01143335 | 用来100ml烧瓶合成
自己配方（20250702改） | 1.147 | 7.040697 | 20 | 2.5 | 22.5 | 0.3129199 | 2.225 | 7.876943 | 0.8938363 | 预热到120 | 5.1 | 1.595891 | 2.014127 | 100℃ | 反应15s | 0.2908 | 0.792349 | 40 | 4 | 8 | 52 | 0.01523748 | 用来100ml烧瓶合成
|  | 0 |  |  | 0 | #DIV/0! | 0 | 0 | #DIV/0! |  |  | #DIV/0! | #DIV/0! |  |  |  | 0 |  |  |  | 0 | #DIV/0!
|  | 0 |  |  | 0 | #DIV/0! | 0 | 0 | #DIV/0! |  |  | #DIV/0! | #DIV/0! |  |  |  | 0 |  |  |  | 0 | #DIV/0!
|  | 0 |  |  | 0 | #DIV/0! | 0 | 0 | #DIV/0! |  |  | #DIV/0! | #DIV/0! |  |  |  | 0 |  |  |  | 0 | #DIV/0!
|  | 0 |  |  | 0 | #DIV/0! | 0 | 0 | #DIV/0! |  |  | #DIV/0! | #DIV/0! |  |  |  | 0 |  |  |  | 0 | #DIV/0!
|  | 0 |  |  | 0 | #DIV/0! | 0 | 0 | #DIV/0! |  |  | #DIV/0! | #DIV/0! |  |  |  | 0 |  |  |  | 0 | #DIV/0!
|  | 0 |  |  | 0 | #DIV/0! | 0 | 0 | #DIV/0! |  |  | #DIV/0! | #DIV/0! |  |  |  | 0 |  |  |  | 0 | #DIV/0!
|  | 0 |  |  | 0 | #DIV/0! | 0 | 0 | #DIV/0! |  |  | #DIV/0! | #DIV/0! |  |  |  | 0 |  |  |  | 0 | #DIV/0!
|  | 0 |  |  | 0 | #DIV/0! | 0 | 0 | #DIV/0! |  |  | #DIV/0! | #DIV/0! |  |  |  | 0 |  |  |  | 0 | #DIV/0!
|  | 0 |  |  | 0 | #DIV/0! | 0 | 0 | #DIV/0! |  |  | #DIV/0! | #DIV/0! |  |  |  | 0 |  |  |  | 0 | #DIV/0!

## Sheet2
| m（CsBr）/g | n（Cs+）/mmol | m（PbBr2）/g | n（PbBr2）/mmol | n(Cs+)/n(Pb2+) | DMSO体积/ml | DMF体积/ml | OA体积/ml | OAm体积/ml
（2017-J Nanopart Re-IF2.1）纯钙钛矿型Cs4PbBr6纳米晶体的室温合成及其配体介导的高发光CsPbBr3纳米片的演化。Room-temperature synthesis of pure perovskite-related Cs4PbBr6 nanocrystals and their ligand-mediated evolution into highly luminescent CsPbBr3 nanosheets |  | 0.8 |  | 0.4 | 2
（2017-J. Phys. Chem. Lett.-IF4.8）CsPbBr3和Cs4PbBr6钙钛矿单晶的光响应。Photoresponse of CsPbBr3 and Cs4PbBr6 Perovskite Single Crystals， | 0.25554 | 1.200789 | 0.1079 | 0.2939974 | 4.084353
（2018-Adv. Funct. Mater.）厘米级Cs4PbBr6晶体与嵌入的CsPbBr3纳米晶体显示出优异的光致发光性能：非化学计量诱导相变和发光应用。Centimeter-Sized Cs4PbBr6 Crystals with Embedded CsPbBr3 Nanocrystals Showing Superior Photoluminescence: Nonstoichiometry Induced Transformation and Light-Emitting Applications |  | 4 |  | 1 | 4
2019-crystals-IF2.4）溴化铯铅钙钛矿的光学特性。Optical Characterization of Cesium Lead Bromide Perovskites | 0.212 | 0.9961938 | 0.37 | 1.008147 | 0.9881435
（2021-J. Phys. Chem. C-IF3.3）层间测定富Cs和富Pb Cs4PbBr6样品的光致发光激发特性。Interlayer Determined Photoluminescence Excitation Properties of Cs-Rich and Pb-Rich Cs4PbBr6 Samples |  | 4 |  | 1 | 4
（2021- Adv. Optical Mater.）可扩展的H2O-DMF-DMSO溶剂合成高发光无机钙钛矿相关的溴化铯。A Scalable H2O–DMF–DMSO Solvent Synthesis of Highly Luminescent Inorganic Perovskite-Related Cesium Lead Bromides |  | 4 |  | 1 | 4
（2023-西南交通大学）CsPbBr3钙钛矿纳米晶结构调控与生长动力学研究（曹晶晶） |  | 1 |  | 1 | 1
（2023-兰州大学）全无机卤化铅钙钛矿纳米晶的水相合成、晶相转变及其光学性能研究（李雪） |  | 0.1 |  | 0.1 | 1
（2023-济南大学）水辅助铯铅溴钙钛矿复合发光材料构筑及其荧光性能研究（宋丽媛） | 0.0213 | 0.1000893 |  | 0.1 | 1.000893
（2022-温州大学）CsPbX3(X=Cl,Br,I)钙钛矿量子点的制备策略、发光及稳定性研究（朱红） |  | 0.4 |  | 0.4 | 1
（2022-广东工业大学）卤化铅铯钙钛矿复合材料水热稳定性研究及应用探索（练惠旺）【不同CsBr：PbBr2的比较】 | XmmolCsBr（X=1,2,3,4,6,8,10,12）和1mmolPbBr2 | #VALUE! |  | 0 | #VALUE!
（2021-天津理工大学）CsPbX3_Cs4PbX6全无机钙钛矿的制备及性能研究（郑恺） |  | 0.2 |  | 0.2 | 1
（2021-济南大学）全无机钙钛矿的维度控制及应用（孙瑞佳） | 1.87 | 8.787181 | 0.81 | 2.207024 | 3.981461
（2021-哈尔滨工业大学）零维钙钛矿Cs4PbBr6微晶的发光机理研究（侯佳利） |  | 0.2 |  | 0.05 | 4
（2020-西北师范大学）零维钙钛矿Cs4PbBr6微_纳米晶的制备及其发光性能研究（宋涛） |  | 0.6 |  | 0.6 | 1
（2020-兰州大学）零维卤化物钙钛矿Cs4PbBr6单晶的激发态动力学研究（刘芮彤） |  | 0.4 |  | 0.1 | 4
|  | 0 |  | 0 | #DIV/0!
|  | 0 |  | 0 | #DIV/0!
|  | 0 |  | 0 | #DIV/0!
|  | 0 |  | 0 | #DIV/0!
|  | 0 |  | 0 | #DIV/0!
|  | 0 |  | 0 | #DIV/0!
|  | 0 |  | 0 | #DIV/0!
|  | 0 |  | 0 | #DIV/0!
|  | 0 |  | 0 | #DIV/0!
|  | 0 |  | 0 | #DIV/0!
|  | 0 |  | 0 | #DIV/0!
|  | 0 |  | 0 | #DIV/0!
|  | 0 |  | 0 | #DIV/0!
|  | 0 |  | 0 | #DIV/0!
|  | 0 |  | 0 | #DIV/0!
|  | 0 |  | 0 | #DIV/0!
|  | 0 |  | 0 | #DIV/0!
|  | 0 |  | 0 | #DIV/0!
|  | 0 |  | 0 | #DIV/0!
|  | 0 |  | 0 | #DIV/0!
|  | 0 |  | 0 | #DIV/0!
|  | 0 |  | 0 | #DIV/0!
|  | 0 |  | 0 | #DIV/0!
|  | 0 |  | 0 | #DIV/0!
|  | 0 |  | 0 | #DIV/0!
|  | 0 |  | 0 | #DIV/0!
|  | 0 |  | 0 | #DIV/0!
|  | 0 |  | 0 | #DIV/0!
|  | 0 |  | 0 | #DIV/0!
|  | 0 |  | 0 | #DIV/0!